## 目录
模具弹簧知识 | 弹簧知识 | 力学知识
模具弹簧相关数据 | 弹簧常用单位 | 力学单位
日标模具弹簧标准件规格表 | 弹簧标准
弹簧常用材料

## 模具弹簧知识
| 模具弹簧知识 | 百度百科
简介
目前标准化模具弹簧的产品生产标准有：ISO9001:2000、日本JIS、ISO10243、NAAMS(北美汽车公制标准)，根据不同标准生产的弹簧即日标弹簧、美标弹簧、ISO10243德标模具弹簧等。
模具弹簧包括：日标模具弹簧、德标模具弹簧、簧、聚氨脂弹簧，通常模具弹簧指的是矩形模具弹簧。
模具弹簧广泛应用于冲压模、金属压铸模、塑胶模具以及其他弹性运动精密机械设备、汽车等领域。
模具弹簧材质一般选用铬合金钢。铬合金弹簧钢具有耐高温、刚性大、寿命长的特点。
矩形模具弹簧具有体积小、弹性好、刚度大、精密度高、制作材料呈矩形，表面分色喷涂（镀）以区分不同负重，外表美观等特点。
分类
模具弹簧-通俗的讲就是模具用的弹簧,目前我们讲的模具弹簧分为金属螺旋弹簧,氮气弹簧,聚氨脂弹簧三大类.
金属螺旋模具弹簧
金属螺旋模具弹簧广泛应用于模具、夹具、工业离合器、刹车构件及各种机械构件等。
日标弹簧分类:超重负载DB茶色模具弹簧,重负载DH绿色模具弹簧,中负载DM红色模具弹簧,轻负载DL蓝色模具弹簧,较轻负载DF黄色模具弹簧等等.
国际标准分类:SJL绿色模具弹簧,SJM兰色模具弹簧,SJH红色模具弹簧,SJB黄色模具弹簧等.
氮气弹簧
内制造品质已达到国际水准，价格低约50%，可与Dadco、Kaller、Misumi、Hyson、博顶、Quiri等品牌氮气弹簧互换，交期短服务快捷。
弹簧分类:Mc-ISO国际标准型,MQk-结构紧凑型,MQa-超紧凑型,MQHl-特瘦结构型
聚氨脂弹簧
聚氨脂弹簧分类:EX型高负载聚氨脂弹簧,A型高负载聚氨脂弹簧,LA型高负载聚氨脂弹簧,UT型高负载聚氨脂弹簧,UD型高负载聚氨脂弹簧等.
著名的模具弹簧品牌
著名的模具弹簧品牌有Raymond模具弹簧、Raymond氮气弹簧、联合弹簧模具弹簧和SPEC聚氨脂弹簧。Raymond模具弹簧包括JIS（日标）模具弹簧、美标模具弹簧、ISO（国标）模具弹簧等类型。
应用现状
目前，圆截面或异形截面（方形、矩形、扁形和S、D、S形等）钢丝圆柱螺旋压缩弹簧、橡胶（氯丁橡胶和聚氨脂橡胶）弹簧、充氮气弹簧和碟形弹簧在不同类型的模具中均有应用。但从应用范围和数量方面分析：圆截面钢丝螺旋弹簧在下降，异形截面钢丝特别是扁形和S、D、S形钢丝圆柱螺旋弹簧在增加，橡胶弹簧特别是聚氨脂橡胶弹簧趋于稳中有增，而碟簧和充氮气弹簧仍在小批量试用阶段，看来是有一定的市场，但若从弹簧静、动态特性，使用维护性和经济性方面综合评价其应用前景，尚有待实践后在论。

## 模具弹簧相关数据
日标模具弹簧使用次数和压缩比的关系
(压缩比：占自由高度的%) | [5 empty] | 日标模具弹簧最大压缩量
| 使用100万次 | 使用50万次 | 使用30万次 | 色别 |  | 种类 | 最大压缩度 | 德标模具弹簧颜色负重对照表 |  | 美标模具弹簧颜色负重对照表
较小 | 40 | 45 | 50 | 黄色Yellow |  | 较小荷重 | 自由高度×58%
轻 | 32 | 36 | 40 | 蓝色Blue |  | 轻荷重 | 自由高度×48% | 较负荷 V | 绿色 | 较负荷 SV | 绿色
中 | 25.6 | 28.8 | 32 | 红色Red |  | 中荷重 | 自由高度×38% | 中负荷R | 蓝色 | 中负荷SR | 蓝色
重 | 19.2 | 21.6 | 24 | 绿色Green |  | 重荷重 | 自由高度×28% | 重负荷B | 红色 | 重负荷SB | 红色
超重 | 16 | 18 | 20 | 棕色Brown |  | 超重荷重 | 自由高度×24% | 超负荷G | 黄色 | 超负荷SG | 黄色
日标模具弹簧几何尺寸及负荷公差
外径D(mm) | 内径D(mm) | 自由高度H 0 ≤50(mm) | 自由高度H 0 ≥50（mm） | 负荷P N （N） | 旋向 | [5 empty] | 日标
0 | 0.7 | ±0.5 | ±10%H 0 | ±10%P N | 右
-0.7 | 0.1 | ​ | ​ | ​ | ​
压缩比
荷重种类

## 日标模具弹簧标准件规格表
日标模具弹簧标准件规格表
单位：mm
| 8 | 10 | 12 | 14 | 16 | 18 | 20 | 22 | 25 | 27 | 30 | 35 | 40 | 50 | 60 | 70
10 | √
15 | √ | ​ | ​ | ​ | ​ | ​ | ​ | ​ | ​ | ​ | ​ | ​ | ​ | ​ | ​ | ​ | ​
20 | √ | √ | √ | ​ | ​ | ​ | ​ | ​ | ​ | ​ | ​ | ​ | ​ | ​ | ​ | ​ | ​
25 | √ | √ | √ | √ | √ | √ | √ | √ | √ | √ | √ | ​ | ​ | ​ | ​ | ​ | ​
30 | √ | √ | √ | √ | √ | √ | √ | √ | √ | √ | √ | ​ | ​ | ​ | ​ | ​ | ​
35 | √ | √ | √ | √ | √ | √ | √ | √ | √ | √ | √ | √ | ​ | ​ | ​ | ​ | ​
40 | √ | √ | √ | √ | √ | √ | √ | √ | √ | √ | √ | √ | √ | ​ | ​ | ​ | ​
45 | √ | √ | √ | √ | √ | √ | √ | √ | √ | √ | √ | √ | √ | √ | ​ | ​ | ​
50 | √ | √ | √ | √ | √ | √ | √ | √ | √ | √ | √ | √ | √ | √ | ​ | ​ | ​
55 | √ | √ | √ | √ | √ | √ | √ | √ | √ | √ | √ | √ | √ | √ | ​ | ​ | ​
60 | √ | √ | √ | √ | √ | √ | √ | √ | √ | √ | √ | √ | √ | √ | √ | ​ | ​
65 | √ | √ | √ | √ | √ | √ | √ | √ | √ | √ | √ | √ | √ | √ | ​ | ​ | ​
70 | √ | √ | √ | √ | √ | √ | √ | √ | √ | √ | √ | √ | √ | √ | √ | √ | ​
75 | √ | √ | √ | √ | √ | √ | √ | √ | √ | √ | √ | √ | √ | √ | ​ | ​ | ​
80 | √ | √ | √ | √ | √ | √ | √ | √ | √ | √ | √ | √ | √ | √ | √ | √ | ​
90 | √ | √ | √ | √ | √ | √ | √ | √ | √ | √ | √ | √ | √ | √ | √ | √ | ​
100 | ​ | √ | √ | √ | √ | √ | √ | √ | √ | √ | √ | √ | √ | √ | √ | √ | ​
125 | ​ | ​ | ​ | √ | √ | √ | √ | √ | √ | √ | √ | √ | √ | √ | √ | √ | ​
150 | ​ | ​ | ​ | ​ | ​ | ​ | √ | √ | √ | √ | √ | √ | √ | √ | √ | √ | ​
175 | ​ | ​ | ​ | ​ | ​ | ​ | √ | √ | √ | √ | √ | √ | √ | √ | √ | √ | ​
200 | ​ | ​ | ​ | ​ | ​ | ​ | ​ | ​ | √ | √ | √ | √ | √ | √ | √ | √ | ​
225 | ​ | ​ | ​ | ​ | ​ | ​ | ​ | ​ | ​ | ​ | ​ | ​ | √ | √ | √ | √ | ​
250 | ​ | ​ | ​ | ​ | ​ | ​ | ​ | ​ | ​ | ​ | ​ | ​ | √ | √ | √ | √ | ​
275 | ​ | ​ | ​ | ​ | ​ | ​ | ​ | ​ | ​ | ​ | ​ | ​ | √ | √ | √ | √ | ​
300 | ​ | ​ | ​ | ​ | ​ | ​ | ​ | ​ | ​ | ​ | ​ | ​ | √ | √ | √ | √ | ​
350 | ​ | ​ | ​ | ​ | ​ | ​ | ​ | ​ | ​ | ​ | ​ | ​ | ​ | √ | √ | ​ | ​
400 | ​ | ​ | ​ | ​ | ​ | ​ | ​ | ​ | ​ | ​ | ​ | ​ | ​ | √ | √ | ​ | ​
450 | ​ | ​ | ​ | ​ | ​ | ​ | ​ | ​ | ​ | ​ | ​ | ​ | ​ | √ | √ | ​ | ​
500 | [13 empty] | √ | √
标准
外径D
标准
长度

## 弹簧知识
基本简介 |  | 百度百科
弹簧只是个蓄能器，它有储存能量的功能，但不能慢慢地把能量释放出来，要实现慢慢释放这一功能应该靠“弹簧+大传动比机构”实现，常见于机械表。弹簧很早很早之前就有应用了，古代的弓和弩就是两种广义上的弹簧。
弹簧的发明家严格意义上应该是英国科学家虎克(RobertHooke），虽然那时螺旋压缩弹簧已经出现并广泛使用，但虎克提出了“虎克定律”——弹簧的伸长量与所受的力的大小成正比，正是根据这一原理，1776年，使用螺旋压缩弹簧的弹簧秤问世。
不久，根据这一原理制作的专供钟表使用的弹簧也被虎克本人发明出来。而符合“虎克定律”的弹簧才是真正意义上的弹簧。碟形弹簧是法国人贝勒维尔发明的，是用金属板料或锻压坯料而成的截锥形截面的垫圈式弹簧。在近代工业出现之后，除了碟形弹簧之外还出现了气弹簧、橡胶弹簧、涡卷弹簧、模具弹簧、不锈钢弹簧、空气弹簧、记忆合金弹簧等新型弹簧。
主要功能
①控制机械的运动，如内燃机中的阀门弹簧、离合器中的控制弹簧等。
②吸收振动和冲击能量，如汽车、火车车厢下的缓冲弹簧、联轴器中的吸振弹簧等。
③储存及输出能量作为动力，如钟表弹簧、枪械中的弹簧等。
④用作测力元件，如测力器、弹簧秤中的弹簧等。弹簧的载荷与变形之比称为弹簧刚度，刚度越大，则弹簧越硬。
弹簧是机械和电子行业中广泛使用的一种弹性元件，弹簧在受载时能产生较大的弹性变形，把机械功或动能转化为变形能，而卸载后弹簧的变形消失并回复原状，将变形能转化为机械功或动能。
主要分类
按受力性质，弹簧可分为拉伸弹簧、压缩弹簧、扭转弹簧和弯曲弹簧，
按形状可分为碟形弹簧、环形弹簧、板弹簧、螺旋弹簧、截锥涡卷弹簧以及扭杆弹簧等，
按制作过程可以分为冷卷弹簧和热卷弹簧。弹簧的制造方法有冷卷法和热卷法。弹簧丝直径小于8毫米的一般用冷卷法，大于8毫米的用热卷法。
普通圆柱弹簧由于制造简单，且可根据受载情况制成各种型式，结构简单，故应用最广。弹簧的制造材料一般来说应具有高的弹性极限、疲劳极限、冲击韧性及良好的热处理性能等，常用的有碳素弹簧钢、合金弹簧钢、不锈弹簧钢以及铜合金、镍合金和橡胶等。有些弹簧在制成后还要进行强压或喷丸处理，可提高弹簧的承载能力。
什么是扭力弹簧？
扭力弹簧（扭簧）利用杠杆原理，通过对材质柔软、韧度较大的弹性材料的扭曲或旋转，使之具有极大的机
械能。是 承受扭转变形的弹簧，它的工作部分也是各圈或是紧密围绕或是分开围绕。扭转弹簧的端部结构是加工成各种形状的扭臂，由单扭至双扭，乃至各种扭杆之变形，得依设计成型。扭转弹簧常用于机械中的平衡机构，在汽车、机床、电器等工业生产中广泛应用。
什么是拉伸弹簧？
拉伸弹簧（拉簧）是承受轴向拉力的螺旋弹簧，拉伸弹簧一般都用圆截面材料制造。在不承受负荷时，拉伸
弹簧的圈 与圈之间一般都是并紧的没有间隙。利用拉伸后的回弹力(拉力）工作，用以控制机件的运动、贮蓄能量、测量力的大小等，广泛用于机器、仪表中。其钩的形式有侧钩拉簧，长钩拉簧，英式钩拉簧，德式钩拉簧，半圆钩拉簧，鸭嘴钩拉簧等等，其材料有不锈钢、琴钢、高碳钢、磷铜、油回火合金弹簧钢等。
什么是压缩弹簧？
压缩弹簧（压簧）是承受轴向压力的螺旋弹簧，它所用的材料截面多为圆形，也有用矩形和多股钢萦卷制的，弹簧一般 为等节距的，压缩弹簧的形状有：圆柱形、圆锥形、中凸形和中凹形以及少量的非圆形等，压缩弹簧的圈与圈之间有一定的间隙，当受到外载荷时弹簧收缩变形，储存变形能。
弹簧分类
复合式弹簧，橡胶弹簧，螺旋弹簧，碟形弹簧，涡卷弹簧，板弹簧，扭杆弹簧，特种弹簧，流体介子弹簧，板状弹簧，氮气弹簧，环形弹簧，碟形弹簧，卷簧，模具弹簧，宝塔弹簧，地弹簧，波形弹簧，钢板弹簧，压缩弹簧，拉伸弹簧，锥形弹簧，特殊线圈弹簧，圈状弹簧
规定画法
⑴在平行螺旋弹簧线的视图上，各圈的轮廓线画成直线。
⑵有效圈数在4圈以上的弹簧，可只画出其两端1～2圈（不含支撑圈）。中间用通过弹簧钢丝中心的点画线连起来。
⑶在图样上，当弹簧的旋向不作规定时，螺旋弹簧一律画成右旋，左旋弹簧也画成右旋，但要注明“左”字。
弹簧功能
1.测量功能
我们知道，在弹性限度内，弹簧的伸长（或收缩）跟外力成正比。利用弹簧这一性质制成弹簧秤。
2.紧压功能
观察各种电器开关会发现，开关的两个触头中，必然有一个出头装有弹簧，以保证两个出头紧密接触，是导通良好。如果接触不良，接触处的电阻变大，电流通过时产生的热量变大，严重时还会是接触处的金属融化。卡口灯头的两个金属柱都装有弹簧也是为了接触良好；至于螺口灯头的中心金属片以及所有插座的接插金属片都是簧片，其功能都是使双方紧密接触，以保持到同良好。在盒式磁带中，有一块磷青铜的簧片，利用它弯曲形变时产生的弹力使磁头与磁带密切接触。在订书机中有一个长螺旋弹簧它的作用一方面是顶紧钉书钉，另一方面是当最前面的钉被推出后，可以将后面的钉送到最前面以备钉舒适推出，这样，就能自动的将一个个钉推到最前面，直到钉全部推出为止。许多机器自动供料，自动步枪中的子弹自动上膛都靠弹簧的这种功能。此外，象夹衣服的夹子，圆珠笔，钢笔套上的夹片都利用弹簧的紧压功能夹在衣服上。
3.复位功能
弹簧在外力作用下发生形变，撤去外力后，弹簧就能恢复状态。很多工具和设备都是利用弹簧这一性质来复位的。例如，许多建筑物大门的合页上都装了复位弹簧人们进出后，门会自动复位。人们还利用这一功能制成了自动伞、自动铅笔等用品，十分方便。此外，各种按钮和按键也少不了复位弹簧。
4.带动功能
机械钟表，发条玩具都是靠上紧发条带动。当发条被上紧时发条产生弯曲形变，存储一定的弹性势能。释放后，弹性势能转变为动能，通过传动装置带动转动。在玩具枪和发令枪和军用枪支也是利用弹簧的之一性质工作的。
5.缓冲功能
在机车汽车车架与车轮之间装有弹簧，利用弹簧的弹性来减缓车辆的颠簸。
6.振动发声功能
当空气从口琴，手风琴中的簧孔中流动时，冲击簧片，簧片震动发出声音。

## 弹簧常用单位
弹簧符号单位 | 弹簧参数
A——弹簧材料截面面积（mm&sup2;）；当量弯曲刚度（N/mm）；系数 | ⑴弹簧丝直径d：制造弹簧的钢丝直径。
a——距形截面材料垂直于弹簧轴线的边长（mm）；系数 | ⑵弹簧外径D2：弹簧的最大外径。
B——平板的弯曲刚度（N/mm）；系数 | ⑶弹簧内径D1：弹簧的最小外径。
b——高径比；距形截面材料平行于弹簧轴线的边长（mm）；系数 | ⑷弹簧中径D：弹簧的平均直径。它们的计算公式为：D=（D2+D1）÷2=D1+d=D2－d
C——螺旋弹簧旋绕比；碟簧直径比；系数 | ⑸t：除支撑圈外，弹簧相邻两圈对应点在中径上的轴向距离成为节距，用t表示。
D——弹簧中径（mm） | ⑹有效圈数n：弹簧能保持相同节距的圈数。
D1——弹簧内径（mm） | ⑺支撑圈数n2：为了使弹簧在工作时受力均匀，保证轴线垂直端面、制造时，常将弹簧两端并紧。并紧的圈数仅起支撑作用，称为支撑圈。一般有1.5T、2T、2.5T，常用的是2T。
D2——弹簧外径（mm） | ⑻总圈数n1: 有效圈数与支撑圈的和。即n1=n+n2.
d——弹簧材料直径（mm） | ⑼自由高H0：弹簧在未受外力作用下的高度。由下式计算：H0=nt+(n2-0.5）d=nt+1.5d (n2=2时）
E——弹簧模量（MPa） | ⑽弹簧展开长度L：绕制弹簧时所需钢丝的长度。L≈n1 （ЛD2）2+n2 （压簧） L=ЛD2 n+钩部展开长度（拉簧）
F——弹簧的载荷（N） | ⑾螺旋方向：有左右旋之分，常用右旋，图纸没注明的一般用右旋。
F’——弹簧的刚度 | ⑿ 弹簧旋绕比；中径D与 钢丝直径d之比
Fj——弹簧的工作极限载荷（N）
Fo——圆柱拉伸弹簧的初拉力（N） | 弹力公式
Fr——弹簧的径向载荷（N） | F=kx，F为弹力，k为劲度系数，x为弹簧拉长的长度
F’r——弹簧的径向刚度（N/mm） | 比如要测试一款5N的弹簧：
Fs——弹簧的试验载荷（N） | 用5N力拉劲度系数为100N/m的弹簧，则弹簧被拉长5cm
f——弹簧的变形量（mm） | F=kx,k是劲度系数（单位为牛顿每米），x是弹簧伸长量（单位为米），这定律叫胡克定律
fj——工作极限载荷Fj下的变形量（mm） | 比如：
fr——弹簧的静变形量（mm) | 一弹簧受大小为10N的拉力时，总长为7cm，受大小为20N的拉力时，总长为9cm，求原长和伸长3cm时受力大小
fs——试验载荷Fs下弹簧的变形量（mm）；线性静变形量（mm） | 由题意列方程：设弹簧原长为a则：10=k（0.07-a） 20=k（0.09-a） k=500N/m a=0.05m 因为F=kx=500×0.03=15N
fo——拉伸弹簧对应于处拉力Fo的假设变形量（mm）；膜片的中心变形量（mm）
G——材料的切变模量（MPa）
g——重力加速度，g=9800mm/s&sup2;
H——弹簧的工作高（长）度（mm）
Ho——弹簧的自由高（长）度（mm)
Hs——弹簧试验载荷下的高（长）度（mm）
h——碟形弹簧的内载锥高度（mm）
I——惯性矩（mm4）
Ip——极惯性矩（mm4）
K——曲度系数；系数
Kt——温度修正系数
ρ——材料的密度（kg/mm&sup3；）
σ——弹簧工作时的正应力（Mpa）
σb——材料抗拉强度（Mpa）
σj——材料的工作极限应力（Mpa）
σs——材料的抗拉屈服点（Mpa）
τ——弹簧工作时的切应力（Mpa）
k——系数
L——弹簧材料的展开长度（mm）
l——弹簧材料有效工作圈展开长度（mm）；板弹簧的自由弦长（mm）
M——弯曲力矩（N·mm）
m——作用于弹簧上物体的质量（kg）
ms——弹簧的质量（kg）
N——变载荷循环次数
n——弹簧的工作圈数
nz——弹簧的支承圈数
n1——弹簧的总圈数
pˊ——弹簧单圈的刚度（N/mm）
R——弹簧圈的中半径（mm）
R1——弹簧圈的内半径（mm）
R2——弹簧圈的外半径（mm）
r——阻尼系数
S——安全系数
T——扭矩；转矩（N·mm）
Tˊ——扭转刚度（N·mm /（&ordm；））
t——弹簧的节矩
tc——钢索节距（mm）
U——变形能（N·mm）；（N·mm·rad）
V——弹簧的体积（mm&sup3；）
v——冲击体的速度（mm/s）
Zm——抗弯截面系数（mm&sup3；）
Zt——抗扭截面系数（mm&sup3；）
α——螺旋角（&ordm；）；系数
β——钢索拧角（&ordm；）；圆锥半角（&ordm；）；系数
δ——弹簧圈的轴向间隙（mm）
δr——组合弹簧圈的径向间隙（mm）
ζ——系数
η——系数
θ——扭杆单位长度的扭转角（rad）
κ——系数
μ——泊松比；长度系数
ν——弹簧的自振频率（Hz）
Vr——弹簧所受变载荷的激励频率（Hz）
τb——材料的抗剪强度（Mpa）
τj——弹簧的工作极限切应力（Mpa）
τo——材料的脉动扭转疲劳极限（Mpa）
τs——材料的抗扭屈服点（Mpa）
τ-1——材料的对称循环扭转疲劳极限（Mpa）
φ——扭转变形角（&ordm；）；（rad）

## 弹簧标准
弹簧标准
CB* 3064-79气控弹簧拖钩
CB* 3262-1986金属弹簧吊架
CB* 390-76弹簧减震器
CB/Z 144-1976圆柱螺旋弹簧的设计与计算
CB/Z 144-76圆柱螺旋弹簧的设计与计算
CB 3064-1979气控弹簧拖钩
CB/T 3504-1993船用柴油机螺旋弹簧修理技术要求
CB 390-1976弹簧减震器
CB/T 637-1995弹簧拖钩
CB 705-1968柴油机气门弹簧技术条件
CB 705-68柴油机气门弹簧技术条件
CB 788-1974无弹簧拖钩
DBl2/046.58-2008机车车辆弹簧件单位产量综合能耗计算方法及限额
FZ/T 92036-2007弹簧加压摇架
FZ/T 94015-1993梭子用底板弹簧
GA 289-2009警用服饰 弹簧卡扣
GB/T 11884-2008弹簧度盘秤
GB/T 1222-2007弹簧钢
GB/T 12243-2005弹簧直接载荷式安全阀
GB/T 1239.1-2009 冷卷圆柱螺旋弹簧技术条件 第1部分：拉伸弹簧
GB/T 1239.2-2009 冷卷圆柱螺旋弹簧技术条件 第2部分：压缩弹簧
GB/T 1239.3-2009 冷卷圆柱螺旋弹簧技术条件 第3部分：扭转弹簧
GB/T 13061-1991汽车悬架用空气弹簧 橡胶气囊
GB/T 1358-2009 圆柱螺旋弹簧尺寸系列
GB/T 13828-2009 多股圆柱螺旋弹簧
GB/T 16947-2009螺旋弹簧疲劳试验规范
GB 17927-1999软体家具 弹簧软床垫和沙发抗引燃特性的评定
GB/T 1805-2001弹簧术语
GB/T 18983-2003油淬火 回火弹簧钢丝
GB/T 19382.2-2003纺织机械与附件 圆柱形条筒 第2部分：弹簧托盘
GB/T 1972-2005碟形弹簧
GB/T 1973.1-2005小型圆柱螺旋弹簧技术条件
GB/T 1973.2-2005小型圆柱螺旋拉伸弹簧尺寸及参数
GB/T 1973.3-2005小型圆柱螺旋压缩弹簧尺寸及参数
GB/T 19831.1-2005石油天然气工业套管扶正器第1部分弓形弹簧套管扶正器
GB/T 19844-2005钢板弹簧
GB/T 20215-2006计时仪器 手表壳 非弹簧表带栓型连接尺寸
GB/T 2088-2009 普通圆柱螺旋拉伸弹簧尺寸及参数国家质量监督检验检.
GB/T 2089-2009 普通圆柱螺旋压缩弹簧尺寸及参数（两端圈并紧磨平或制扁）
GB/T 20914.1-2007冲模 氮气弹簧 第1部分：通用规格
GB/T 20914.2-2007冲模 氮气弹簧 第2部分：附件规格
GB/T 20915.1-2007冲模 弹性体压缩弹簧 第1部分：通用规格
GB/T 20915.2-2007冲模 弹性体压缩弹簧 第2部分：附件规格
GB/T 23925-2009三轮汽车和低速货车 钢板弹簧
GB/T 23934-2009热卷圆柱螺旋压缩弹簧 技术条件
GB/T 23935-2009圆柱螺旋弹簧设计计算
GB/T 24470-2009 中凹形弹簧数控 技术条件
GB/T 24472-2009 数控袋装弹簧胶粘机 技术条件
GB/T 24588-2009 不锈弹簧钢丝
GB/T 25378-2010工具柄用8°安装锥的弹簧夹头 弹簧夹头、螺母和配合尺寸
GB/T 25750-2010可锁定气弹簧技术条件
GB/T 25751-2010压缩气弹簧技术条件
GB/T 2861.6-2008冲模导向装置 第6部分：圆柱螺旋压缩弹簧
GB/T 2940-2005柴油机用喷油泵、调速器、喷油器弹簧技术条件
GB/T 3279-2009 弹簧钢热轧钢板
GB/T 4357-2009 冷拉碳素弹簧钢丝
GB/T 4459.4-2003机械制图 弹簧表示法
GB/T 4755-2004扭簧比较仪
GB/T 7244-1987重型弹簧垫圈
GB/T 7245-1987鞍形弹簧垫圈
GB/T 7246-1987波形弹簧垫圈
GB/T 859-1987轻型弹簧垫圈
GB 895.1-1986孔用钢丝挡圈
GB/T 9074.12-1988十字槽凹穴六角头螺栓和弹簧垫圈组合件
GB/T 9074.13-1988十字槽册穴六角头螺栓和弹簧垫圈及平垫圈组合件
GB/T 9074.15-1988六角头螺栓和弹簧垫圈组合件
GB/T 9074.17-1988六角头螺栓和弹簧垫圈及平垫圈组合件
GB/T 9074.26-1988组合件用弹簧垫圈
GB/T 9074.3-1988十字槽盘头螺钉和弹簧垫圈组合件
GB/T 9074.4-1988十字槽盘头螺钉和弹簧垫圈及平垫圈组合件
GB/T 9074.7-1988十字槽小盘头螺钉和弹簧垫圈组合件
GB/T 9074.8-1988十字槽小盘头螺钉和弹簧垫圈及平垫圈组合件
GB/T 93-1987标准型弹簧垫圈
GB/T 94.1-2008弹性垫圈技术条件 弹簧垫圈
GB/T 959.2-1986挡圈技术条件 钢丝挡圈
HG/T 20519.19-1992弹簧汇总表
HG/T 20644-1998变力弹簧支吊架
HG/T 2479-2003机械密封用波形弹簧技术条件
HG 3157-2005液化气体罐车用弹簧安全阀
HG/T 3749-2004铁道车辆用空气弹簧 橡胶囊
HJ/T 381-2007环境保护产品技术要求 阻尼弹簧隔振器
JB/T 10416-2004悬架用螺旋弹簧 技术条件
JB/T 10417-2004摩托车减震弹簧 技术条件
JB/T 10418-2004气弹簧设计计算
JB/T 10514-2005三轮汽车和低速货车 钢板弹簧技术条件
JB/T 10591-2007内燃机 气门弹簧 技术条件
JB/T 10802-2007弹簧喷丸强化 技术规范
JB/T 11034-2010内燃机 气门弹簧座 技术条件
JB/T 2203-1999弹簧式安全阀结构长度
JB/T 3338.1-1993液压件圆柱螺旋压缩弹簧 技术条件
JB/T 3338.2-1993液压件圆柱螺旋压缩弹簧 设计计算
JB/T 3812-1999矿用提升机和矿用绞车 盘形制动器用蝶形弹簧
JB/T 50106-1998四轮农用运输车钢板弹簧可靠性考核试验规范
JB/T 5542-1991弹簧夹头 技术条件
JB/T 5556-1991弹簧夹头 型式和参数
JB/T 6399-1992重型机械用弹簧钢
JB/T 6545-2007全金属弹簧箍六角锁紧螺母
JB/T 6653-1993扁钢丝圆柱螺旋压缩弹簧
JB/T 6654-1993平面涡卷弹簧技术条件
JB/T 6655-1993耐高温弹簧 技术条件
JB/T 6988-2002弹簧圆锥破碎机
JB/T 7366-1994平面涡卷弹簧设计计算
JB/T 7367-1994圆柱螺旋压缩弹簧 磁粉探伤方法
JB/T 7367.1-2000圆柱螺旋压缩弹簧 超声波探伤方法
JB/T 7590-2005电机用钢质波形弹簧 技术条件
JB/T 7649.2-2008冲模挡料和弹顶装置 第2部分：弹簧芯柱
JB/T 7649.3-2008冲模挡料和弹顶装置 第3部分：弹簧侧压装置
JB/T 7649.5-2008冲模挡料和弹顶装置 第5部分：弹簧弹顶挡料装置
JB/T 7682-1995蛇形弹簧安全联轴器西安重型机.
JB/T 7728-2007养鸡设备 螺旋弹簧式喂料机
JB/T 7757.1-1995机械密封用圆柱螺旋弹簧
JB/T 7796-2005弹簧拉压试验机
JB/T 7940.5-1995弹簧盖油杯
JB/T 7944-2000圆柱螺旋弹簧抽样检查
JB/T 8064.1-1996压缩气弹簧技术条件
JB/T 8064.2-1996可锁定气弹簧技术条件
JB/T 8110.1-1999起重机 弹簧缓冲器
JB/T 8130.1-1999恒力弹簧支吊架
JB/T 8130.2-1999可变弹簧支吊架
JB/T 8132-1999弹簧减振器
JB/T 8584-1997橡胶-金属螺旋复合弹簧
JB/T 9102.5-1999往复活塞压缩机金属平面填料 第 5 部分：密封圈和刮油圈用拉伸弹簧
JB/T 9129-200060SiMn钢圆柱螺旋弹簧 金相检验
JB/T 9159.1-1999单轴纵切自动车床辅具 带突出轴颈的弹簧夹头尺寸
JB/T 9159.2-1999单轴纵切自动车床辅具 带内螺纹的弹簧夹头尺寸
JB/T 9159.3-1999单轴纵切自动车床辅具 带外螺纹的弹簧夹头尺寸
JB/T 9162.47-1999弹簧式活动顶尖座 尺寸
JB/T 9841-1999拖拉机、内燃机用弹簧管式温度表
JB/T 9842-1999拖拉机、内燃机用弹簧管式压力表
JC/T 228-1981（1996）TST石英玻璃弹簧
JG/T 3024-1995建筑用阻尼弹簧隔振器 建设部
JJG 49-1999弹簧管式精密压力表和真空表检定规程
JJG 52-1999弹簧管式一般压力表、压力真空表和真空表检定规程
JY 0332-1993弹簧振子
JY/T 0411-2010螺旋弹簧
LD/T 71.37-2000铁路工业弹簧劳动定额制定
LS/T 3534-1988弹簧轧坯机
Q/HBM 111-1994微型货车变截面钢板弹簧
Q/HBM 66.7-1994微型货车 悬架用螺旋弹簧
QB/T 1738-1993弹簧合页（铰链）
QB/T 1844-1993健身器械弹簧拉力器
QB 1952.2-2004软体家具 弹簧软床垫
QB/T 2577-2002橡胶空气弹簧
QB/T 2697-2005地弹簧
QB/T 4105-2010弹簧票夹
QC/T 207-1996汽车用普通气弹簧
QC/T 2 9035-1991汽车钢板弹簧技术条件
QC/T 517-1999汽车钢板弹簧用U型螺栓及螺母技术条件
QC/T 790-2007制动气室性能要求及台架试验方法
SJ 2631-1985冷冲模 模架用弹簧
SJ 2644.3.2-1985冷冲模 弹簧芯轴
SJ 2644.5-1985冷冲模 弹簧挡料装置
SJ 2644.6-1985冷冲模 弹簧弹顶挡料装置
SJ 2644.6.1-1985冷冲模 弹簧弹顶挡料销
SJ 2644.8.2-1985冷冲模 片弹簧
SJ 2645.1-1985冷冲模 弹簧侧压装置
SJ 2645.2-1985冷冲模 侧压片弹簧
SJ 2649.1-1985冷冲模 圆柱螺旋压缩弹簧
SJ 2649.2-1985冷冲模 方钢丝弹簧
SJ 2835-1987电视接收机用紧固件 十字槽盘头带弹簧垫圈的组合螺钉
SJ 2836-1987电视接收机用紧固件 十字槽盘头带弹簧垫圈和平垫圈的组合螺钉
SN/T 0360-1995出口弹簧夹头检验规程
SY/T 5997-1994弹簧管式井下压力计
TB/T 1025-2000机车车辆用热卷螺旋压缩弹簧供货技术条件
TB/T 1495.5-2003弹簧Ⅰ型扣件 第5部分：弹条Ⅰ、Ⅱ型扣件挡板座
TB/T 1752-1986车辆圆柱螺旋弹簧修理技术条件
TB/T 1758-1986机车车辆弹簧喷丸技术条件
TB/T 2075.14-2010电气化铁路接触网零部件 第14部分：弹簧补偿装置
TB/T 2211-1991机车车辆圆柱螺旋弹簧疲劳试验
TB/T 2212-1991机车车辆板弹簧疲劳试验
TB/T 2841-2005铁道车辆空气弹簧
TB/T 418-1975道岔用弹簧垫圈
TB/T 66-1995机车车辆制动机弹簧技术条件
YB(T) 11-1983弹簧用不锈钢丝
YB/T 110-1997彩色显像管弹簧用不锈钢冷轧钢带
YB/T 138-1998悬挂式弹簧门栓焦炉炉门、炉门框、保护板制造技术条件
YB/T 4234.1-2010高炉煤气放散阀 第1部分： 液压驱动弹簧仓式炉顶煤气放散阀
YB/T 5058-2005弹簧钢、工具钢冷轧钢带
YB/T 5063-2007热处理弹簧钢带
YB/T 5136-1993阀门用铬钒弹簧钢丝
YB/T 5220-1993非机械弹簧用碳素弹簧钢丝
YB/T 5310-2010弹簧用不锈钢冷轧钢带
YB/T 5311-2010重要用途碳素弹簧钢丝
YB/T 5318-2010合金弹簧钢丝
YB/T 5319-2010弹簧垫圈用梯形钢丝
YB/T 5365-2006油淬火－回火弹簧钢丝用热轧盘条
YS/T 571-2009铍青铜圆形线材
YY 0154-2005压力蒸汽灭菌设备用弹簧式安全阀
YY/T 0157-2005压力蒸汽灭菌设备用弹簧式放汽阀

## 弹簧常用材料
弹簧常用材料 | （摘自GB/T1239.6-92）
标准号 | 标准名称 | 牌号 | 直径规格(mm) | 剪切模量G（MPa） | 推荐硬度HRC | 推荐使用温度℃ | 性能
GB | 碳素弹簧钢丝 | 25～80 | B级：0.08～13.0 | 79000 | - | -40～130 | 强度高，性能好。B级、C级和D级分别用于低、中和高应力弹簧
4357 |  | 40Mn～70Mn | C级：0.08～13.0
D级：0.08～6.0
GB | 琴钢丝 | 60～80 | G1组：0.08～6.0 | 79000 | - | -40～130 | 强度高韧性好的小弹簧，G2组较G1 组强度高，F组用于阀弹簧
4358 |  | T8MnA～T9A | G2组：0.08～6.0
|  | 60Mn～70Mn | F组：2.0 ～5.0
GB | 阀门用油淬火回火碳素弹簧钢丝 | 65Mn | 2.0～6.0 | 79000 | - | -40～150 | 强度高，性能好。用于内燃机阀门弹簧或类似用途弹簧
4359 |  | 70
GB 4360 | 油淬火回火碳素弹簧钢丝 | 55、60、60Mn、65、65Mn、70、70Mn、75、80 | A类、B类 | 79000 | - | -40～150 | 强度高，性能好。适用于普通机械用弹簧。B类比A类强度高
2.0～12.0
GB | 油淬火回火硅锰弹簧钢丝 | 60Si2MnA | A类、B类、C类 | 79000 | - | -40～200 | 强度高，弹性好。易脱碳，高负荷的弹簧。A类B类一般用途，B类C类汽车悬挂
4361 |  |  | 2.0～14.0
GB | 阀门用油淬火回火铬硅弹簧钢丝 | 55CrSi | 1.6～8.0 | 79000 | - | -40～250 | 较强的疲劳强度，较高工作温度，高应力内燃机阀门弹簧或其他类似弹簧
4362
GB | 阀门用油淬火回火铬钒弹簧钢丝 | 50CrVA | 1.0～10.0 | 79000 | - | -40～210 | 疲劳强度、温度，高应力内燃机阀门弹簧其他类似弹簧
2271
GB | 硅锰弹簧钢丝 | 60Si2MnA | 1.0～12.0 | 79000 | 45～50 | -40～200 | 强度高，较好的弹性、易脱碳。用于普通机械的较大弹簧
5218 |  | 65Si2MnWA
70SI2MnA
GB | 铬钒弹簧钢丝 | 50CrVA | 0.8～12.0 | 79000 | 45～50 | -40～210 | 高温时性能稳定，如内燃机阀门弹簧等
5219
GB | 阀门用铬钒弹簧钢丝 | 50CrVA | 0.5～12.0 | 79000 | 45～50 | -40～210 | 高温时强度性能稳定，较高温度下的弹簧，内燃机阀门弹簧等
5220
GB | 铬硅弹簧钢丝 | 55CrSiA | 0.8～6.0 | 79000 | 45～50 | -40～250 | 高温时强度性能稳定，用于较高温度下的高应力弹簧
5221
YB(T) | 弹簧用不锈钢丝 | A组: | 全部 | 71000 |  | -200～300 | 耐腐蚀、耐高、低温，用于腐蚀或高、低温条件下工作的小弹簧
11 |  | 1Cr18Ni9、 | 0.8～12.0
0Cr19Ni10、
0Cr17NI12Mo2
B组：1Cr18Ni9、
0Cr18Ni10
C组：0Cr17Ni8Al
GB | 硅青铜线 | QSi3-1 | 0.1～6.0 | 41000 | HB90～100 | -40～120 | 有较高的耐腐蚀和防磁性能。用于机械和仪表等用弹性元件
3121
GB | 锡青铜线 | QSn4-3 | 0.1～6.0 | 40000 | HB90～100 | -250～120 | 有较高的耐磨损、耐腐蚀和防磁性能。用于机械和仪表等用弹性元件
3124 |  | QSN6.5-0.1
QSn6.5-0.4
QSn7-0.2
GB | 铍青铜线 | QBe2 | 0.03～6.0 | 44000 | 37～40 | -200～120 | 有较高的耐磨损、耐腐蚀、防磁和导电性能。用于机械和仪表等用精密弹性元件
3134
GB | 热扎弹簧钢 | 65Mn | 5～80 | 78000 | 45～50 | -40～120 | 弹性好，用于普通机械用弹簧
1222 |  | 55Si2Mn | 5～80 | 78000 | 45～50 | -40～200 | 较高的疲劳强度，弹性好，广泛用于各种机械、交通工具等用弹簧
55Si2Mn8
60Si2Mn
60Si2MnA
|  | 55CrMnA | 5～80 | 78000 | 47～52 | -40～250 | 弹性好，抗高温，用于承受较重负荷的较大弹簧
60CrMnA
|  | 50CrVA | 5～80 | 78000 | 45～50 | -40～210 | 高的疲劳强度，抗高温。用于较高工作温度下的较大弹簧

## 力学知识
力的单位是牛顿。和质量的最大区别在于力不只有质量的影响，还有加速度的影响。但是在不严谨的场合，当加速度恒定的时候，质量的大小就能指代力的大小。
你说的情况就是这样，因为重力加速度恒定，所以一些科普节目会采用质量直接表达与之相应的重力这样的模式来表现力的大小。因为在日常生产生活中人们感受最多的是为了平衡物体的重力而产生的支持力，对于每1千克的物质产生的最直观最可以参考的感受是9.8牛的力，所以他们用一定的质量来指代力的大小。1吨的力，也就是你支持10千克的物体所感受到的那个力的100倍。
力的概念：力是物体对物体的作用，物体间力的作用是相互的
力的作用效果：（1）力可以改变物体的形状；（2）力可以改物体的运动状态
力的三要素（也称为影响力的作用效果的三个因素）：力的大小、方向、作用点
成年男子右手的拉力大约是700牛，女子大约是390牛，一般人右手的最大握力大约是560牛，左手的大约是430牛。
托起两个鸡蛋用的力约为1N
地球引力
地球引力是因地球本身质量而具有的引力。地球表面的重力加速度被表示为符号g，近似地等于每平方秒9.8米或每平方秒32英尺。这表示，当忽略空气阻力时，物件在地球表面上自由下落的加速度为 9.8 m/s2。 换言之，静止物件下落一秒后的速度为9.8m/s，两秒后为19.6 m/s，如此类推。地球本身也受到下落物体等值的吸引力加速，也就是说地球会朝着下落物体的方向加速移动，但是地球质量远大于下落物的质量，所以下落物对地球的加速度非常小。地球引力又称地心引力或地心吸力，但这是不正确的，物理学上没有此说法。因为地球引力与地球质量有关，并非来自地心。
牛顿定律对于引力的表达是重力遵循的基础。众所周知，该定律的基本表述为：m1与m2这两个质点之间的引力，正比于二者质量的乘积，反比于这两个质点中心之间距离的平方，如果说此处的F为作用在m2上的力，那么R1为从m1指向m2的单位向量，r是m1与m2之间的距离，而A是万物有引力常数。加上负号表示着力是互相吸引的。
他通过论证开普勒行星运动定律与他的引力理论间的一致性，展示了地面物体与天体的运动都遵循着相同的自然定律；
早在牛顿发现万有引力定律以前，已经有许多科学家严肃认真的考虑过这个问题。比如开普勒就认识到，要维持行星沿椭圆轨道运动必定有一种力在起作用，他认为这种力类似磁力，就像磁石吸铁一样。1659年，惠更斯从研究摆的运动中发现，保持物体沿圆周轨道运动需要一种向心力。胡克等人认为是引力，并且试图推到引力和距离的关系。1664年，胡克发现彗星靠近太阳时轨道弯曲是因为太阳引力作用的结果；1673年，惠更斯推导出向心力定律；1679年，胡克和哈雷从向心力定律和开普勒第三定律，推导出维持行星运动的万有引力和距离的平方成反比。
牛顿自己回忆，1666年前后，他在老家居住的时候已经考虑过万有引力的问题。最有名的一个说法是：在假期里，牛顿常常在花园里小坐片刻。有一次，象以往屡次发生的那样，一个苹果从树上掉了下来。
一个苹果的偶然落地，却是人类思想史的一个转折点，它使那个坐在花园里的人的头脑开了窍，引起他的沉思：究竟是什么原因使一切物体都受到差不多总是朝向地心的吸引呢。牛顿思索着。终于，他发现了对人类具有划时代意义的万有引力。牛顿高明的地方就在于他解决了胡克等人没有能够解决的数学论证问题。1679年，胡克曾经写信问牛顿，能不能根据向心力定律和引力同距离的平方成反比的定律，来证明行星沿椭圆轨道运动。牛顿没有回答这个问题。1685年，哈雷登门拜访牛顿时，牛顿已经发现了万有引力定律：两个物体之间有引力，引力和距离的平方成反比，和两个物体质量的乘积成正比。当时已经有了地球半径、日地距离等精确的数据可以供计算使用。牛顿向哈雷证明地球的引力是使月亮围绕地球运动的向心力，也证明了在太阳引力作用下，行星运动符合开普勒运动三定律。在哈雷的敦促下，1686年底，牛顿写成划时代的伟大著作《自然哲学的数学原理》一书。皇家学会经费不足，出不了这本书，后来靠了哈雷的资助，这部科学史上最伟大的著作之一才能够在1687年出版。
牛顿在这部书中，从力学的基本概念(质量、动量、惯性、力)和基本定律(运动三定律)出发，运用他所发明的微积分这一锐利的数学工具，不但从数学上论证了万有引力定律，而且把经典力学确立为完整而严密的体系，把天体力学和地面上的物体力学统一起来，实现了物理学史上第一次大的综合。

## 力学单位
例如我们选定了位移的单位（m）和时间的单位（s），利用公式v=s/t可以推导出速度的单位（m/s），再利用公式a=△v/△t可以推导出加速度的单位（m/s^2）。如果再选定质量的单位（kg），利用公式F=ma就可以推导出力的单位（N）。那么，m、s、kg是基本单位，m/s、m/s^2、N是导出单位。则含义为1N的力可使1kg的物体产生1m/s^2的加速度。
物理量名称 | 物理量符号 | 单位名称 | 单位符号 | 备注 | 1 N=1 kg·m/(s^2) | 千克力 kgf | G=mg=9.8N/kg
面积 | A，（S） | 平方米 | m^2; | ﻿ | 1 kgf=9.80665 N | 磅力 lbf | g;表示质量为1千克的物体所受到的力是9.8牛
体积 | V | 立方米 | m^3; | ﻿ | 1 dyn=10^(-5) N | 达因 dyn | mg=(GmM)/(r^2)=>
速度 | v | 米每秒 | m/s | ﻿ | 1 N≈0.10197 kgf | 吨力 tf | g=(GM)/(r^2) | 重力加速度
加速度 | a | 米每二次方秒 | m/s^2; | ﻿ | 1 N=10^5 dyn |  | r为你到地心的距离吧。
角速度 | ω | 弧度每秒 | rad/s | ﻿ |  |  | G=6.67×10的负11次方单位 N·m2 /kg2
力 | F | 牛【顿】 | N | 1 N=1 kg·m/s^2; |  |  | G是万有引力常数，M是地球质量
力矩 | M | 牛【顿】米 | N·m | ﻿ | 千克力就是一千克物质在地球上受到的地心引力，它正好约等于9.8牛顿，一般计算的时候就取9.8牛计算。
动量 | p | 千克米每秒 | kg·m/s | ﻿ | 1牛顿(N)=0.225磅力(lbf)=0.102千克力(kgf).
压强 | p | 帕【斯卡】 | Pa | 1 Pa=1 N/m^2; | 1千克力(kgf)=9.8牛顿(N) |  | 因为F=GMm/r^2,F=G=mg
功 | W，（A） | 焦【耳】 | J | 1 J=1 N·m | 1kgf/cm^2=9.80665N/0.0001m^2=98066.5Pa |  | 所以g=GM/r^2
能【量】 | E | 焦【耳】 | J | ﻿ | 1.1kgf/cm^2=107873.15Pa |  | G：引力常量=6.67259*10^-11N㎡/kg^2(m^3/k·gs^2）
功率 | P | 瓦【特】 | W | 1 W=1 J/s | 粗略计算取重力加速度为9.8m/s^2，则1kgf/cm^2=98000Pa，1.1kgf/cm^2=107800Pa |  | M：中心天体质量/千克
r：天体中心与物体中心的距离/m
N/mm是弹性系数单位。比如说，一个弹簧的弹性系数是1N/mm，就是说用1N 的力，能把弹簧拉长1mm。 | [6 empty] | g的单位是m/s^2或N/kg
其一，这个单位表示的是劲度系数，意思就是将弹簧等延展性材料与结构拉伸或压缩所需要的力，比上拉伸或压缩的长度，对劲度系数非常大的材料用N/m来表示的话，数值会非常大，而改用N/mm；
其二，这种方式表示的是一种加载的方式，比如有一根杆，长1000mm，如果我们加载方式是沿杆方向加载力，大小为10N/m的话，就是说，我在这根杆上均匀的加载力，每毫米力的大小为10N，那么整个杆受力就是10×1000=10000N，这在大学的工程力学和现实生活中都是很常见的加载方式。
这个单位应该和弹力有关，你可以这样想，单位是N/mm，mm是长度单位，N是力的单位，那么意思就是每1mm的伸长量需要1N的力，就像你用力拉弹簧或者是橡皮筋一样，用多少力才能让它长度增加1MM或者更长。